## Sheet1
2023年塑料购物袋等9种产品质量市级监督抽查情况汇总表
序号 | 抽查领域 | 产品名称 | 商标 | 规格型号 | 市场实体店名称 | 生产企业（标称） | 抽查结果 | 不合格 项目
1 | 实体店 | 非食品直接接触用生物降解塑料购物袋 |  | 550mm×（320+150）mm×0.035mm 4kg | 南通润良商业有限公司 | 江苏玉米之恋生物降解新材料有限公司 | 合格
2 | 实体店 | 非食品直接接触用生物降解塑料购物袋 |  | 615mm×(415+200)mm×0.035mm 6kg | 南通润良商业有限公司 | 江苏玉米之恋生物降解新材料有限公司 | 合格
3 | 实体店 | 非食品接触用塑料购物袋 |  | 615mm×（415+200）mm×0.03mm 8kg | 南通欧尚超市有限公司 | 江苏玉米之恋生物降解新材料有限公司 | 合格
4 | 实体店 | 非食品接触用塑料购物袋 |  | 550mm×(320+150)mm×0.03mm 6kg | 南通欧尚超市有限公司 | 江苏玉米之恋生物降解新材料有限公司 | 合格
5 | 实体店 | 非食品直接接触用生物降解塑料购物袋 |  | 540×（400+200）mm×0.043mm 6kg | 江苏永辉超市有限公司海门南海路分公司 | 安徽华驰塑业有限公司 | 合格
6 | 实体店 | 非食品直接接触用生物降解塑料购物袋 |  | 470×(300+160)mm×0.038 5kg | 江苏永辉超市有限公司海门南海路分公司 | 河南龙都天仁生物材料有限公司 | 合格
7 | 实体店 | 生物降解购物袋 |  | 590×（380+180）×0.07mm 10kg | 沃尔玛（江苏）商业零售有限公司南通山姆会员商店 | 惠州俊儿塑料科技有限公司 | 合格
8 | 实体店 | 塑料购物袋 |  | 500×（300+150）×0.027mm 3kg | 南通文峰麦客隆购物中心有限公司 | 上海鸿凯包装材料有限公司 | 合格
9 | 实体店 | 塑料购物袋 |  | 600×（400+200）×0.027mm 5kg | 南通文峰麦客隆购物中心有限公司 | 上海鸿凯包装材料有限公司 | 合格
10 | 实体店 | 塑料购物袋 |  | （380+100+100）×620mm×0.03mm 8kg | 江苏苏果超市有限公司南通城山路店 | 南雄市金叶包装材料有限公司 | 合格
11 | 实体店 | 聚乙烯塑料薄膜 | —— | 40cm×0.01mm | 通州区东社镇佳信农资经营部 | 济宁市任城区五星塑料制品厂 | 合格
12 | 实体店 | 聚乙烯吹塑农用地面覆盖薄膜 | —— | 600×0.01mm | 南通宝园农业生产资料有限公司政艳分公司 | 山东清田塑工有限公司 | 合格
13 | 实体店 | 聚乙烯吹塑农用地面覆盖薄膜 | —— | 40cm×0.01mm | 通州湾示范区吴春琴农资经营部 | 山东三塑历山农业科技有限公司 | 合格
14 | 实体店 | 聚乙烯吹塑农用地面覆盖薄膜 | —— | 1.5m×0.01mm | 南通毅隆农资有限公司 | 青州市喜丰塑料厂（标称） | 合格
15 | 生产企业 | 聚氨酯防水涂料 | 科顺 | 25kg/桶 |  | 南通科顺建筑新材料有限公司 | 合格
16 | 生产企业 | 内墙乳胶漆 | —— | 18kg/桶 |  | 南通司密史涂料有限公司 | 合格
17 | 生产企业 | 环氧底漆（双组份） | 雄鹰 | 溶剂型金属基材防腐涂料双组份底漆 |  | 南通雄鹰涂料有限公司 | 合格
18 | 生产企业 | 水性丙烯酸面漆 | 万邦采 | 水性金属基材防腐涂料（单组份面漆） |  | 南通万邦采涂料有限公司 | 合格
19 | 生产企业 | 重油垢清洗剂 | —— | 250mL/瓶 |  | 南通科星化工股份有限公司 | 合格
20 | 生产企业 | 真石漆 | —— | 外墙涂料 |  | 南通市泓雨化工有限公司 | 合格
21 | 生产企业 | 外墙乳胶漆 | —— | 外墙涂料 |  | 江苏鹰王科技有限公司 | 合格
22 | 生产企业 | 外墙乳胶漆 | —— | 外墙涂料 |  | 海安玖华涂料有限公司 | 合格
23 | 生产企业 | 内墙乳胶漆 | —— | 内墙涂料 |  | 南通天诺装饰材料有限公司 | 合格
24 | 生产企业 | 真石漆 | —— | 外墙涂料（其他类） |  | 南通市崇川区绿荫涂料厂 | 合格
25 | 生产企业 | 水性丙烯酸面漆 | —— | 水性金属基材防腐涂料（单组份面漆） |  | 歌德曼（南通）漆业有限公司 | 合格
26 | 生产企业 | 聚乙酸乙烯酯胶粘剂 | 格格 | SD-40 |  | 江苏生达新材料科技有限公司 | 合格
27 | 生产企业 | 外墙乳胶漆 | —— | 外墙涂料 |  | 通州区兴东吉祥涂料厂 | 合格
28 | 生产企业 | 光纤内层涂覆树脂 | 乘鹰 | 溶剂型电子电器涂料底漆 |  | 江苏乘鹰新材料股份有限公司 | 合格
29 | 生产企业 | 白色丙烯酸面漆 | —— | 溶剂型金属基材防腐涂料单组份面漆 |  | 瑞润化工（南通）有限公司 | 合格
30 | 生产企业 | 水性丙烯酸面漆 | —— | M200-6027 |  | 麦加涂料（南通）有限公司 | 合格
31 | 生产企业 | HLS乳液 | —— | 500mL/瓶 |  | 浩力森化学科技（江苏）有限公司 | 合格
32 | 生产企业 | 水性丙烯酸白色面漆 | 德威 | 水性金属基材防腐涂料（单组份面漆） |  | 江苏德威涂料有限公司 | 合格
33 | 生产企业 | 建筑胶水 | —— | 缩甲醛类胶粘剂 |  | 南通市喜涮涮装饰涂料厂 | 合格
34 | 生产企业 | 内墙防霉腻子粉 | —— | 腻子 |  | 南通宝利来涂料有限公司 | 合格
35 | 生产企业 | 外墙弹性乳胶漆 | —— | —— |  | 南通开发区清泉涂料有限公司 | 合格
36 | 生产企业 | 内墙乳胶漆 | —— | 1kg/桶 |  | 江苏诺优建材科技有限公司 | 合格
37 | 生产企业 | 内墙乳胶漆 | —— | 内墙涂料 |  | 南通市乐佳涂料有限公司 | 合格
38 | 生产企业 | 内墙乳胶漆 | —— | 内墙涂料 |  | 江苏旌翔建材科技有限公司 | 合格
39 | 实体店 | 高闪点安全型醇酸涂料 | 雄鹰 | 600g/桶 | 海门市智信装潢材料有限公司 | 南通雄鹰涂料有限公司 | 合格
40 | 实体店 | 美得丽内墙乳胶漆 | 立邦 | 5L/桶 | 海门区誉亿辉建材经营部 | 立邦装饰材料（广州）有限公司 | 合格
41 | 实体店 | 生态家装白胶 | 三棵树 | 7kg/桶 | 如东县马塘镇淑红商店 | 安徽三棵树涂料有限公司 | 合格
42 | 实体店 | 醇酸防护涂料 | —— | 600g/桶 | 如东县马塘镇淑红商店 | 江苏冠军科技集团股份有限公司 | 合格
43 | 实体店 | 中性快干门窗专用胶 | 天剑 | 590mL/支 | 戴世峰 | 广东天剑新材料科技有限公司 | 合格
44 | 实体店 | 不干胶清洗剂 | —— | 450mL/瓶 | 戴世峰 | 临沂市九硕汽车用品有限公司 | 不合格 | 苯、甲苯、乙苯和二甲苯总和
45 | 实体店 | 中性硅酮幕墙结构胶（黑色） | —— | 590mL/支 | 南通闽皖七哥贸易有限公司 | 安徽神舟飞船胶业有限公司 | 合格
46 | 实体店 | FG-21白色高光醇酸涂料 | —— | 2kg/桶 | 开发区新开街道欣忠吴建材经营部 | 安徽凤凰涂料科技有限公司 | 合格
47 | 实体店 | 醇酸调合漆（紫红） | 佳威 | 600g/桶 | 通州区金新林相益装潢材料经营部 | 河北晨虹油漆有限公司 | 合格
48 | 实体店 | 保得丽B7000水性通用调和漆 | 立邦 | 800g/桶 | 南通市通州区欧耶建材有限公司 | 立邦装饰材料（广州）有限公司 | 合格
49 | 实体店 | 雷神云石胶 | 雷神 | 3L/桶 | 南通泽坤建材有限公司 | 武汉市科达云石护理材料有限公司 | 合格
50 | 实体店 | 净味120通用型半光水性木器白漆 | 立邦 | 2.5kg/桶 | 南通市港闸区祥瑞油漆材料经营部 | 立邦装饰材料（广州）有限公司 | 合格
51 | 实体店 | 臻辅材净味白乳胶 | —— | 3.5kg/桶 | 南通市港闸区新纪元涂料商行 | 臻辅材料科技（成都）有限公司 | 合格
52 | 实体店 | 新一代水性快干金属漆（大红） | —— | 2kg/桶 | 港闸区伊久装饰材料经营部 | 安徽六缘新材料科技有限公司 | 合格
53 | 实体店 | 德高瓷砖背胶 | 德高 | 5kg/桶 | 港闸区友诚装饰材料批发部 | 德高（广州）建材有限公司 | 合格
54 | 生产企业 | 内墙腻子粉 | —— | 腻子 |  | 南通市通州区密斯特卢涂料有限公司 | 合格
55 | 生产企业 | 钢丝绳(通用） | —— | 12.5 6×19M-FC 1570 U sZ |  | 南通开发区南通农场力友金属制品厂 | 合格
56 | 生产企业 | 钢丝绳（通用） | —— | 15 6×37M-FC 1570 U sZ |  | 南通银龙钢绳有限公司 | 合格
57 | 生产企业 | 钢丝绳（通用） | —— | 8 6×19M-IWRC 1570 U sZ |  | 南通坚毅索具有限公司 | 合格
58 | 生产企业 | 钢丝绳（通用） | —— | 16 6×19M-FC 1960 U sZ |  | 江苏神猴钢绳开发有限公司 | 合格
59 | 生产企业 | 电梯用钢丝绳 | 图形商标 | 8 8×19S-NFC 1570/1770 U sZ |  | 南通市皋宇金属制品有限公司 | 合格
60 | 生产企业 | 钢丝绳（通用） | 图形商标 | 12 6×19S-FC 1770 U sZ |  | 南通光明钢丝制品有限公司 | 合格
61 | 生产企业 | 钢丝绳（通用） | —— | 15 6×37M-FC 1670 U sZ |  | 南通市金圣金属制品有限公司 | 不合格 | 中心钢丝直径
62 | 生产企业 | 钢丝绳（通用） | —— | 5.8 18×7-WSC 1670 U sZ |  | 南通宏坤索具有限公司 | 不合格 | 中心钢丝直径、钢丝直径
63 | 生产企业 | 钢丝绳（通用） | —— | 8.3 4×31WS-FC 1570 B sZ |  | 南通通州第二钢绳有限公司 | 合格
64 | 生产企业 | 钢丝绳（通用） | —— | 6.2 6×19M-FC 1570 U sZ |  | 通州区张芝山寅莹金属制品厂 | 合格
65 | 生产企业 | 电梯用钢丝绳 | 图形商标 | 11 8×19S-NFC 1370/1770 U sZ |  | 南通顶天金属制品有限公司 | 合格
66 | 生产企业 | 钢丝绳（通用） | 图形商标 | 9.3 6×19M-FC 1570 U sZ |  | 江苏帅龙集团有限公司 | 合格
67 | 生产企业 | 钢丝绳（通用） | —— | 13 6×37M-FC 1670 U sZ |  | 南通索力特绳索有限公司 | 合格
68 | 生产企业 | 钢丝绳（通用） | —— | 8.0 6×19M-WSC 1570 U sZ |  | 南通虎神金属制品有限公司 | 合格
69 | 生产企业 | 钢丝绳(通用） | —— | 9.3 6×19M-FC 1670 U sZ |  | 通州区张芝山镇涛力制绳厂 | 合格
70 | 生产企业 | 钢丝绳（通用） | —— | 11 6×19M-FC 1670 U sZ |  | 南通叠佳金属制品有限公司 | 不合格 | 拆股钢丝扭转
71 | 生产企业 | 钢丝绳（通用） | —— | 2.0 6×7-WSC 1960 U zS |  | 南通苏尔银钢绳有限公司 | 合格
72 | 生产企业 | 钢丝绳（通用） | —— | 5.0 6×7-FC 1670 U sZ |  | 南通开发区苏通钢绳有限公司 | 合格
73 | 生产企业 | 钢丝绳（通用） | —— | 4.0 6×7-FC 1670 U sZ |  | 南通欧凯钢绳有限公司 | 合格
74 | 生产企业 | 钢丝绳（通用） | 图形商标 | 11 6×19M-FC 1670 U sZ |  | 通江新材料科技有限公司 | 合格
75 | 生产企业 | 钢丝绳（通用） | —— | 9.3 6×19M-FC 1670 U sZ |  | 南通昱达金属制品有限公司 | 合格
76 | 生产企业 | 钢丝绳（通用） | —— | 11 6×19M-FC 1570 U sZ |  | 南通市通润钢绳有限公司 | 合格
77 | 生产企业 | 钢丝绳（通用） | —— | 3.4 6×7-WSC 1770 U sZ |  | 通州区张芝山镇中乾金属制品厂 | 合格
78 | 生产企业 | 电梯用钢丝绳 | —— | 10 8×19S-NFC 1370/1770 U sZ |  | 南通海乐金属制品有限公司 | 合格
79 | 生产企业 | 钢丝绳（通用） | —— | 10 6×29F-IWRC 1770 U sZ |  | 江苏中德钢绳有限公司 | 合格
80 | 生产企业 | 钢丝绳（通用） | 图形商标 | 11 6×19M-FC 1770 U sZ |  | 江苏泰力钢绳有限公司 | 合格
81 | 生产企业 | 钢丝绳(通用) | —— | 9.3 6×19M-FC 1570 U sZ |  | 南通超威金属制品有限公司 | 合格
82 | 生产企业 | 钢丝绳（通用） | —— | 9.53 6×19M-WSC 1770 U sZ |  | 南通市明星钢绳有限公司 | 合格
83 | 生产企业 | 电梯用钢丝绳 | —— | 8.0 8×19S-NFC 1370/1770 U sZ |  | 江苏神龙金属制品有限公司 | 合格
84 | 生产企业 | 电梯用钢丝绳 | 图形商标 | 10 8×19S-NFC 1370/1770 U sZ |  | 江苏瑞徕电梯设备科技有限公司 | 合格
85 | 生产企业 | 钢丝绳（通用） | —— | 5.0 6×7-WSC 1570 U sZ |  | 南通东成金属制品有限公司 | 合格
86 | 生产企业 | 钢丝绳（通用） | —— | 13 6×37M-FC 1670 U sZ |  | 南通贝斯特钢丝有限公司 | 合格
87 | 生产企业 | 钢丝绳（通用） | —— | 12.5 6×19M-FC 1570 U sZ |  | 江苏泰瑞钢线有限公司 | 合格
88 | 生产企业 | 钢丝绳（通用） | 图形商标 | 12 6×19W-IWRC 1770 U sZ |  | 南通市三菱钢绳有限公司 | 合格
89 | 生产企业 | 钢丝绳（通用） | 图形商标 | 15 6×36WS-FC 1670 U sZ |  | 江苏中英钢绳有限公司 | 合格
90 | 生产企业 | 钢丝绳（通用） | —— | 12 18×7-FC 1770 U sZ |  | 江苏鑫平金属制品有限公司 | 合格
91 | 生产企业 | 重要用途钢丝绳 | 图形商标 | 14 6×19W-IWRC 1770 U sZ |  | 江苏芸裕金属制品有限公司 | 合格
92 | 生产企业 | 钢丝绳（通用） | —— | 9.0 6×19M-IWRC 1770 U sZ |  | 南通正鼎金属制品有限公司 | 合格
93 | 生产企业 | 钢丝绳（通用） | —— | 9.3 6×19M-FC 1670 U sZ |  | 江苏良友钢绳有限公司 | 合格
94 | 生产企业 | 电梯用钢丝绳 | —— | 10 8×19S-SFC 1570/1770 U sZ |  | 江苏越泰金属制品有限公司 | 合格
95 | 生产企业 | 钢丝绳（通用） | —— | 6.0 6×19M-FC 1770 U sZ |  | 通州区川姜镇光亮钢绳厂 | 合格
96 | 生产企业 | 钢丝绳（通用） | —— | 8.3 4×31WS-FC 1870 U sZ |  | 南通铭振电器有限公司 | 合格
97 | 生产企业 | 钢丝绳(通用） | —— | 14 6×19M-FC 1770 U sZ |  | 南通铁马金属制品有限公司 | 合格
98 | 生产企业 | 钢丝绳（通用） | —— | 13 6×37M-FC 1570 U sZ |  | 南通东大金属制品有限公司 | 合格
99 | 生产企业 | 钢丝绳（通用） | —— | 11 6×19M-FC 1570 U sZ |  | 江苏普菲卡特科技有限公司 | 合格
100 | 生产企业 | 三相异步电动机 | WEG | W20-AL112M-02 4.0kW |  | 威格（江苏）电气设备有限公司 | 合格
101 | 生产企业 | 三相异步电动机 | WEG | W20-ALS132S-04 5.5kW |  | 万高（南通）电机制造有限公司 | 合格
102 | 生产企业 | 中小型电机 | 森玛特 | YE3-132M-4 7.5kW |  | 南通森玛特电机有限公司 | 合格
103 | 生产企业 | 三相交流异步电动机 | —— | ZDYE-4 5.5kW |  | 海安市申菱电器制造有限公司 | 合格
104 | 生产企业 | 三相异步电动机 | 明达 | YE3-100L2-4 3kW |  | 南通同德电气设备有限公司 | 合格
105 | 生产企业 | 三相异步电动机 | 远中 | YE3-100L1-4 2.2kW |  | 江苏远中电机股份有限公司 | 合格
106 | 生产企业 | 油泵专用电动机 | —— | YUK100L-4 2.2kW |  | 启东市三灵特种电机厂（普通合伙） | 合格
107 | 生产企业 | 中小型电机 | 俊特 | YE3-90S-2 1.5kW |  | 南通远东微特电机有限公司 | 合格
108 | 生产企业 | 三相异步电动机 | —— | YE3-80M2-2 1.1kW |  | 江苏龙秦机械科技有限公司 | 合格
109 | 生产企业 | 升降机用电磁制动三相异步电动机 | 图形商标 | YZZ132M-4 11kW |  | 启东大同电机有限公司 | 不合格 | 旋转方向、接线端子
110 | 生产企业 | 电磁制动三相异步电动机 | 亚联 | YZE132L-4 15kW |  | 江苏亚联机电制造有限公司 | 不合格 | 旋转方向、接地、接线端子
111 | 生产企业 | 三相异步电动机 | —— | YE3-132S-4 5.5kW |  | 华滨电机（海门）有限公司 | 合格
112 | 生产企业 | 中小型电机 | —— | YE3-225M-2 45kW |  | 南通威尔电机有限公司 | 合格
113 | 生产企业 | 电磁制动三相异步电动机 | —— | YZZ132M-4 11kW |  | 启东鑫亚机械制造有限公司 | 不合格 | 旋转方向、接地
114 | 生产企业 | 中小型电机 | —— | YS6324 180W |  | 南通海日机电科技有限公司 | 合格
115 | 生产企业 | 中小型电机 | —— | JBM-350 350W |  | 通州区刘桥镇博玛电机厂 | 合格
116 | 生产企业 | 三相异步电动机 | 楷睿 | YS7124 370W |  | 南通远鸿电机有限公司 | 合格
117 | 生产企业 | 三相异步电动机 | —— | YS7124 370W |  | 江苏通微电机科技有限公司 | 合格
118 | 生产企业 | 中小型电机 | 启冠 | YE3-90S-4 1.1kW |  | 江苏冠顺电机有限公司 | 合格
119 | 生产企业 | 中小型电机 | —— | YS7124 370W |  | 南通南微电机有限公司 | 合格
120 | 生产企业 | 风扇用电容运转异步电动机 | 图形商标 | YDF-9-4 9W |  | 江苏朗迈电器有限公司 | 合格
121 | 生产企业 | 电动车用永磁直流无刷电机 | —— | YM48V350W |  | 江苏巨亨智能科技有限公司 | 合格
122 | 生产企业 | 电动车用永磁直流无刷轮毂电动机 | —— | JMDJW4-400 400W |  | 南通杰玛电机有限公司 | 合格
123 | 生产企业 | 高效三相异步电动机 | 金驰 | TYJX160M-4 11kW |  | 南通金驰机电有限公司 | 合格
124 | 生产企业 | 升降机用电磁制动三相异步电动机 | —— | YZZ132M-4 11kW |  | 江苏卡帕电气科技有限公司 | 不合格 | 接地
125 | 生产企业 | 非承重混凝土空心砖 | —— | NHB 190×90×90 1400 MU10 |  | 如东海琴建材有限公司 | 合格
126 | 生产企业 | 混凝土实心砖 | —— | SCB 190×90×50 MU15 |  | 海门市丙丰新型建材有限公司 | 不合格 | 强度等级、最大吸水率、抗冻性、软化系数
127 | 生产企业 | 烧结多孔砖（煤矸石、建筑渣土） | —— | 190×90×90 MU10 1100 |  | 江苏吉尔斯新型墙体材料有限公司 | 不合格 | 孔型孔结构
128 | 生产企业 | 烧结多孔砖 | —— | 210×100×90 MU10 1300 |  | 南通市悦岭新型建材有限公司 | 合格
129 | 生产企业 | 承重混凝土多孔砖 | —— | LPB 240×115×90 MU15 |  | 如东永恒水泥制品有限公司 | 合格
130 | 生产企业 | 烧结多孔砖（煤矸石、建筑废弃土） | —— | 190×90×90 MU10 1200 |  | 南通如港建材有限公司 | 不合格 | 孔型孔结构
131 | 生产企业 | 非承重混凝土空心砖 | —— | NHB 240×115×90 1400 MU10 |  | 南通广乾新型建材有限公司 | 不合格 | 空心率
132 | 生产企业 | 非承重混凝土空心砖 | —— | NHB 190×90×90 1400 MU10 |  | 南通市天罡新型建材有限公司 | 合格
133 | 生产企业 | 蒸压加气混凝土砌块（砂） | —— | AAC-B A3.5 B06 600×100×240（II） |  | 江苏中易达绿色建材科技有限公司 | 合格
134 | 生产企业 | 蒸压加气混凝土砌块（砂） | —— | AAC-B A5.0 B06 600×100×200（II） |  | 南通市泳宇新型建材有限公司 | 合格
135 | 生产企业 | 烧结普通砖（煤矸石、建筑渣土） | —— | 230×110×50 MU15 |  | 如皋市马塘砖瓦厂 | 合格
136 | 生产企业 | 蒸压粉煤灰空心砖 | —— | AFHI 240×190×115 900 MU5.0 |  | 江苏同信新型建材有限公司 | 合格
137 | 生产企业 | 非承重混凝土空心砖 | —— | NHB 240×115×90 1400 MU10 |  | 如皋市元青建材厂 | 合格
138 | 生产企业 | 蒸压加气混凝土砌块（砂） | —— | AAC-B A3.5 B06 600×100×200 （II） |  | 南通鑫范新型建材有限公司 | 合格
139 | 生产企业 | 承重混凝土多孔砖 | —— | LPB 240×115×90 MU15 |  | 海安拓城建材有限公司 | 合格
140 | 生产企业 | 烧结多孔砖（煤矸石、建筑渣土） | —— | 210×100×80 MU10 1300 |  | 江苏鸿登新型建材有限公司 | 合格
141 | 生产企业 | 蒸压粉煤灰空心砖 | —— | AFHI 240×190×115 900 MU5.0 |  | 南通弘盛建材有限公司 | 合格
142 | 生产企业 | 非承重混凝土空心砖 | —— | NHB 240×115×90 1400 MU10 |  | 南通途瑞建筑材料有限公司 | 合格
143 | 生产企业 | 混凝土实心砖 | —— | SCB 190×90×50 MU15 |  | 南通新奥水泥制品有限公司 | 合格
144 | 生产企业 | 混凝土实心砖 | —— | SCB 240×115×50 MU15 |  | 南通楹联新型建材科技有限公司 | 合格
145 | 生产企业 | 非承重混凝土空心砖 | —— | NHB 240×115×90 1400 MU10 |  | 海安东昇水泥制品有限公司 | 合格
146 | 生产企业 | 蒸压加气混凝土砌块（砂） | —— | AAC-B A3.5 B06 600×100×240（II） |  | 江苏通能新材料科技有限公司 | 合格
147 | 生产企业 | 蒸压加气混凝土砌块（砂） | —— | AAC-B A3.5 B05 600×100×240（II） |  | 江苏至上新材料科技有限公司 | 不合格 | 干密度
148 | 生产企业 | 非承重混凝土空心砖 | —— | NHB 240×115×90 1400 MU10 |  | 南通鼎元环保科技有限公司 | 合格
149 | 生产企业 | 蒸压加气混凝土砌块（砂） | —— | AAC-B A3.5 B06 600×100×200 （II） |  | 南通鑫民重型机械有限公司 | 合格
150 | 生产企业 | 非承重混凝土空心砖 | —— | NHB 240×115×90 1400 MU10 |  | 如东众诚新型建筑材料有限公司 | 合格
151 | 生产企业 | 普通硅酸盐水泥 | —— | P·O 42.5 |  | 南通市锡宜水泥有限公司 | 合格
152 | 生产企业 | 硅酸盐水泥 | —— | P·II 52.5 |  | 海门海螺水泥有限责任公司 | 合格
153 | 生产企业 | 复合硅酸盐水泥 | —— | P·C 42.5 |  | 南通万豪建材科技有限公司 | 合格
154 | 生产企业 | 硅酸盐水泥 | —— | P·II 52.5 |  | 南通海螺水泥有限责任公司 | 合格
155 | 生产企业 | 复合硅酸盐水泥 | —— | P·C 42.5 |  | 如皋市皋翔水泥粉磨有限公司 | 合格
156 | 生产企业 | 复合硅酸盐水泥 | —— | P·C 42.5 |  | 南通市科信水泥有限公司 | 合格
157 | 生产企业 | 硅酸盐水泥 | —— | P·II 52.5 |  | 南通联荣建材有限公司 | 合格
158 | 生产企业 | 复合硅酸盐水泥 | —— | P·C 42.5 |  | 海安县东方特种建材有限公司 | 合格
159 | 生产企业 | 普通硅酸盐水泥 | —— | P·O 42.5 |  | 南通海鑫建材有限公司 | 合格
160 | 生产企业 | 普通硅酸盐水泥 | —— | P·O 42.5 |  | 南通海天建材有限公司 | 合格
161 | 生产企业 | 复合硅酸盐水泥 | —— | P·C 42.5 |  | 启东市希士水泥有限公司 | 合格
162 | 生产企业 | 热轧带肋钢筋 | 图形商标 | Φ16mm HRB400 |  | 中天钢铁集团（南通）有限公司 | 合格
163 | 实体店 | 热轧带肋钢筋 | 图形商标 | Φ10mm HRB400 | 海安张年钢材经营部 | 江阴市西城钢铁有限公司 | 合格
164 | 实体店 | 热轧带肋钢筋 | 图形商标 | Φ12mm HRB400E | 南通鑫牛新型材料有限公司 | 连云港兴鑫钢铁有限公司 | 合格
165 | 实体店 | 热轧带肋钢筋 | 图形商标 | Φ12mm HRB400E | 江苏瑞坤钢铁有限公司 | 连云港兴鑫钢铁有限公司 | 合格
166 | 实体店 | 热轧带肋钢筋 | 图形商标 | Φ12mm HRB400E | 南通金旺金属材料有限公司 | 江苏永钢集团有限公司 | 合格
167 | 实体店 | 热轧带肋钢筋 | 鑫典 | Φ12mm HRB400 | 如东县永发贸易有限公司 | 江苏鑫典钢业发展有限公司 | 合格
168 | 实体店 | 热轧带肋钢筋 | 图形商标 | Φ10mm HRB400 | 南通通诚金属材料有限公司 | 中天钢铁集团（南通）有限公司 | 合格
169 | 实体店 | 热轧带肋钢筋 | 图形商标 | Φ10mm HRB400E | 南通金穗金属材料有限公司 | 盐城市联鑫钢铁有限公司 | 合格
170 | 实体店 | 热轧带肋钢筋 | 图形商标 | Φ10mm HRB400 | 南通纪氏金属材料有限公司 | 江苏永钢集团有限公司 | 合格
171 | 实体店 | 热轧带肋钢筋 | 图形商标 | Φ12 HRB400 | 南通沙隆金属材料有限公司 | 中天钢铁集团（南通）有限公司 | 合格
172 | 生产企业 | 复合肥料 | —— | 40kg/袋 |  | 南通兆丰复合肥有限公司 | 合格
173 | 生产企业 | 复合肥料 | 苏中 | 50kg/袋 |  | 江苏益农肥料集团有限公司 | 合格
174 | 生产企业 | 复合肥料 | —— | 50kg/袋 |  | 南通海陵肥料有限公司 | 合格
175 | 生产企业 | 掺混肥料 | 苏中 | 40kg/袋 |  | 江苏益农肥料集团有限公司海安开发区分公司 | 合格
176 | 实体店 | 复合肥料 | —— | 50kg/袋 | 开发区小海街道宏顺农资经营部 | 江苏波尔顿农业发展有限公司 | 合格
177 | 实体店 | 复合肥料 | —— | 50kg/袋 | 南通开发区海镇种子站 | 无锡巨丰化肥有限公司 | 合格
178 | 实体店 | 复合肥料 | —— | 50kg/袋 | 海门区硕之丰农资经营部 | 安徽中元化肥股份有限公司 | 合格
179 | 实体店 | 复合肥料 | —— | 40kg/袋 | 海门区硕之丰农资经营部 | 天脊煤化工集团股份有限公司 | 合格
180 | 实体店 | 纯硫基根际肥 | —— | 25kg/袋 | 启东市惠忠农资经营部 | 龙蟒大地农业有限公司 | 合格
181 | 实体店 | 复合肥料 | —— | 25kg/袋 | 启东市惠忠农资经营部 | 阿波罗农业生态科技集团有限公司 | 合格
182 | 实体店 | 复合肥料 | —— | 25kg/袋 | 如皋市绿野农资经营部 | 无锡市新嘉乐肥料有限公司 | 合格
183 | 实体店 | 复合肥料 | —— | 40kg/袋 | 如皋市绿野农资经营部 | 常州中南肥料有限公司 | 合格
184 | 实体店 | 复合肥料 | 史丹利 | 25kg/袋 | 海安惠民农资有限公司 | 史丹利农业集团股份有限公司 | 合格
185 | 实体店 | 掺混肥料 | —— | 25kg/袋 | 海安惠民农资有限公司 | 施可丰化工股份有限公司 | 合格
186 | 实体店 | 复合肥料 | 南山湖 | 50kg/袋 | 南通市秦灶商场 |  | 不合格 | 总养分
187 | 实体店 | 复合肥料 | —— | 50kg/袋 | 许建兵 | 江苏倍丰生态农业科技有限公司 | 合格
188 | 实体店 | 复合肥料 | —— | 50kg/袋 | 许建兵 | 常州市大地肥业科技有限公司 | 合格
189 | 实体店 | 复合肥料 | —— | 50kg/袋 | 如东民得利化肥经营部 | 无锡市太平洋化肥有限公司 | 合格
190 | 实体店 | 复合肥料 | —— | 50kg/袋 | 如东民得利化肥经营部 | 江苏中东化肥股份有限公司 | 合格
191 | 实体店 | 复合肥料 | —— | 50kg/袋 | 南通悦农农药有限公司 | 湖北三宁化工股份有限公司 | 合格